## Procédure
On veut déterminer la température nécéssaire pour avoir un débit précis en fonction d'une vitesse d'extrusion donnée.

Pour chaque type de filament, et pour chaque vitesse d'extrusion visée ( F100, F150, F200, F300 ... ) on vérifie expérimentalement que la machine extrude les 100mm qu'on lui demande à la vitesse demandée.

M109 S200	Attendre que le nozzle atteigne les 200°C
G92 E0	Forcer l'extrusion à la valeur zéro
G0 E100 F150	Extruder 100mm à la vitesse de 150mm/s

Pour cela on place un marqueur sur le filament ( Morceau de scotch ou bien trait de crayon ) à exactement 100mm de l'entrée de l'extrudeur.
On envoie la commande et on mesure l'écart entre ce qui a été demandé et ce qui a été extrudé.

Si on a extrudé plus : Descendre la température
Si on a extrudé moins : Monter la température.
Si on est dans la limite de l'erreur acceptable ( 1%, 2% ?) alors on refait la mesure pour valider qu'on peut répéter ce résultat.

Ensuite on peut calculer le débit que l'on a atteint et utiliser ca comme input pour la vitesse de déplacement de la machine.

Attention à vérifier que l'on ne dépasse pas des vitesses que la mécanique ne peut pas assurer.
Attention quand on est sur de hautes vitesses, si jamais on fait une petite pièce et que la machine ne peut pas atteindre la vitesse demandée, elle sur-extrudera.

## Calcul vitesse max
En vert les Inputs, en bleu le résultat.
Diametre buse [mm]	F max [mm/min]	Température [°C]	Epaisseur couche [mm]	Largeur couche [mm]	Vitesse max	F max [mm/s]	Diamètre filament [mm]	Section Filament [mm2]	Debit max [mm3/s]	Section Couche [mm2]
0.6	400	260	0.35	0.6	76.3194444444444	6.66666666666667	1.75	2.4040625	16.0270833333333	0.21
0.6	300	260	0.4	0.6	50.0846354166667	5	1.75	2.4040625	12.0203125	0.24
0.6	300	260	0.35	0.6	57.2395833333333	5	1.75	2.4040625	12.0203125	0.21					1.75	2.4040625	0	0
0.6	300	260	0.3	0.6	66.7795138888889	5	1.75	2.4040625	12.0203125	0.18
0.6	250	235	0.4	0.6	41.7371961805556	4.16666666666667	1.75	2.4040625	10.0169270833333	0.24
0.6	250	235	0.35	0.6	47.6996527777778	4.16666666666667	1.75	2.4040625	10.0169270833333	0.21
0.6	200	230	0.35	0.6	38.1597222222222	3.33333333333333	1.75	2.4040625	8.01354166666667	0.21
0.6	150	200	0.35	0.6	28.6197916666667	2.5	1.75	2.4040625	6.01015625	0.21
0.6	100	200	0.35	0.6	19.0798611111111	1.66666666666667	1.75	2.4040625	4.00677083333333	0.21
0.4	200		0.25	0.4	80.1354166666667	3.33333333333333	1.75	2.4040625	8.01354166666667	0.1
0.4	100		0.2	0.4	50.0846354166667	1.66666666666667	1.75	2.4040625	4.00677083333333	0.08

0.6	1200	?	0.6	1.2	66.7795138888889	20	1.75	2.4040625	48.08125	0.72

## Expérimentation Débit MAX E3D Volcano 0.6mm Nozzle
260					300
235					250
205					200
200					100
Température	mm demandés	mm extrudés	E steps actuels	Delta mm	Delta %	Nouveau E	Vitesse F
200	100	101	103	-1	-0.01	101.980198019802	100
200	100	102.6	103	-2.59999999999999	-0.026	100.389863547758	100
200	100	99.4	100.4	0.599999999999994	0.006	101.006036217304	100
200	100	99.6	100.4	0.400000000000006	0.004	100.803212851406	100
200	100	99.6	100.5	0.400000000000006	0.004	100.903614457831	100
200	100	98.9	100.5	1.09999999999999	0.011	101.617795753286	200
205	100	99.3	100.5	0.7	0.007	101.208459214502	200
205	100	98.9	100.5	1.1	0.011	101.617795753286	200
205	100	100	100.5	0	0	100.5	200
205	100	99.5	100.5	0.5	0.005	101.005025125628	300
205	100	98	100.5	2	0.02	102.551020408163	300
210	100	99	100.5	1	0.01	101.515151515152	300
210	100	98.5	100.5	1.5	0.015	102.030456852792	300
215	100	99	100.5	1	0.01	101.515151515152	300
215	100	99.5	100.5	0.5	0.005	101.005025125628	300
220	100	99.5	100.5	0.5	0.005	101.005025125628	300
220	100	99.8	100.5	0.2	0.002	100.701402805611	300
220	100	99.8	100.5	0.2	0.002	100.701402805611	300
220	100	98	100.5	2	0.02	102.551020408163	400
230	100	99.5	100.5	0.5	0.005	101.005025125628	400
230	100	99	100.5	1	0.01	101.515151515152	400
235	100	98.5	100.5	1.5	0.015	102.030456852792	400
240	100	99.5	100.5	0.5	0.005	101.005025125628	400
240	100	99.5	100.5	0.5	0.005	101.005025125628	400
240	100	100	100.5		0	100.5	500
	100	100	100.5		0	100.5
	100	100	100.5		0	100.5
	100	100	100.5		0	100.5
	100	100	100.5		0	100.5
	100	100	100.5		0	100.5
	100	100	100.5		0	100.5

## Copie de Expérimentation Débit MAX E3D Volcano 0.6mm Nozzle
260					300
235					250
205					200
200					100
Température	mm demandés	mm extrudés	E steps actuels	Delta mm	Delta %	Nouveau E	Vitesse F
200	100	101	103	-1	-0.01	101.980198019802	100
200	100	102.6	103	-2.59999999999999	-0.026	100.389863547758	100
200	100	99.4	100.4	0.599999999999994	0.006	101.006036217304	100
200	100	99.6	100.4	0.400000000000006	0.004	100.803212851406	100
200	100	99.6	100.5	0.400000000000006	0.004	100.903614457831	100
200	100	98.9	100.5	1.09999999999999	0.011	101.617795753286	200
205	100	99.3	100.5	0.7	0.007	101.208459214502	200
205	100	98.9	100.5	1.1	0.011	101.617795753286	200
205	100	100	100.5	0	0	100.5	200
205	100	99.5	100.5	0.5	0.005	101.005025125628	300
205	100	98	100.5	2	0.02	102.551020408163	300
210	100	99	100.5	1	0.01	101.515151515152	300
210	100	98.5	100.5	1.5	0.015	102.030456852792	300
215	100	99	100.5	1	0.01	101.515151515152	300
215	100	99.5	100.5	0.5	0.005	101.005025125628	300
220	100	99.5	100.5	0.5	0.005	101.005025125628	300
220	100	99.8	100.5	0.2	0.002	100.701402805611	300
220	100	99.8	100.5	0.2	0.002	100.701402805611	300
220	100	98	100.5	2	0.02	102.551020408163	400
230	100	99.5	100.5	0.5	0.005	101.005025125628	400
230	100	99	100.5	1	0.01	101.515151515152	400
235	100	98.5	100.5	1.5	0.015	102.030456852792	400
240	100	99.5	100.5	0.5	0.005	101.005025125628	400
240	100	99.5	100.5	0.5	0.005	101.005025125628	400
240	100	100	100.5		0	100.5	500
	100	100	100.5		0	100.5
	100	100	100.5		0	100.5
	100	100	100.5		0	100.5
	100	100	100.5		0	100.5
	100	100	100.5		0	100.5
	100	100	100.5		0	100.5

200	100		673	Trop extrudé, illisible	#VALUE!	#DIV/0!	100
200	100	110	300	-10	-0.1	272.727272727273	100
200	100	100	250		0	250	100
205	100	Filament glisse	250		0	#VALUE!	200
210		Extruder claque après resserrage	250		#DIV/0!	#VALUE!	200
215		Extruder claque, moins	250		#DIV/0!	#VALUE!	200
220	100	99	250		0	252.525252525252	200
223	100	99	250		0	252.525252525252
225	100	99	250		0	252.525252525252
225	100	100.5	254		0	252.73631840796
225	100		254		0	#DIV/0!
200	100	101.5	254	-1.5	-0.015	250.246305418719	100	Filament = Addifrance Bleu 1,75mm
200	100	100.5	254	-0.5	-0.005	252.73631840796	100
200	100	100.5	253	-0.5	-0.005	251.741293532338	100
200	100	100	252	0	0	252	100
200	100	99.75	252	0.25	0.0025	252.631578947368	100
200	100	100	252	0	0	252	100
210	100	99	252	1	0.01	254.545454545455	200	saute,expansé, mat
215	100	98.5	252	1.5	0.015	255.837563451777	200	expansé, mat
220	100	99.75	252	0.25	0.0025	252.631578947368	200
225	100	99.75	252	0.25	0.0025	252.631578947368	200
230	100	99.5	252	0.5	0.005	253.266331658291	200
235	100	99.75	252	0.25	0.0025	252.631578947368	200	Le filament en sortie est très expansé
				Arret de la prise de cotes car extrudersaute et PLA s'extrude trop.